## Бетон
СП 63 | Таблица | 6.8 | Расчётные сопротивления | [25 empty] | Таблица | 2.7
| Бетон |  |  |  |  | Расчётные сопротивления Rb, Rbt, МПа для предельный состояний первой группы при классе бетона по прочности | [22 empty] | Бетон |  |  | Значение начального модуля упругости при сжатии и растяжении Eb, МПа при классе бетона по прочности на сжатие
| Вид сопротивления |  |  |  |  | B1.5 | B2 | B2.5 | B3.5 | B5 | B7.5 | B10 | B12.5 | B15 | B20 | B25 | B30 | B35 | B40 | B45 | B50 | B55 | B60 | B70 | B80 | B90 | B100 | 1 |  |  |  | B1.5 | B2 | B2.5 | B3.5 | B5 | B7.5 | B10 | B12.5 | B15 | B20 | B25 | B30 | B35 | B40 | B45 | B50 | B55 | B60 | B70 | B80 | B90 | B100
2
| Сжатие осевое (призменная прочность) |  |  | Rb | Тяжёлый, мелкозернистый и напрягающий |  |  |  | 2.1 | 2.8 | 4.5 | 6 | 7.5 | 8.5 | 11.5 | 14.5 | 17 | 19.5 | 22 | 25 | 27.5 | 30 | 33 | 37 | 41 | 44 | 47.5 | 3 | Тяжёлый | [5 empty] | 9500 | 13000 | 16000 | 19000 | 21500 | 24000 | 27500 | 30000 | 32500 | 34500 | 36000 | 37000 | 38000 | 39000 | 39500 | 41000 | 42000 | 42500 | 43000
[5 empty] | Лёгкий |  |  | 1.5 | 2.1 | 2.8 | 4.5 | 6 | 7.5 | 8.5 | 11.5 | 14.5 | 17 | 19.5 | 22 | [8 empty] | 4 | Мелкозернистый группы А (естественного твердения) | [5 empty] | 7000 | 10000 | 13500 | 15500 | 17500 | 19500 | 22000 | 24000 | 26000 | 27500 | 28500
[5 empty] | Ячеистый | 0.95 | 1.3 | 1.6 | 2.2 | 3.1 | 4.6 | 6 | 7 | 7.5 | [13 empty] | 5 | Мелкозернистый группы Б (автоклавного твердения) | [10 empty] | 16500 | 18000 | 19500 | 21000 | 22000 | 23000 | 23500 | 24000 | 24500 | 25000
| Растяжение осевое |  |  | Rbt | Тяжёлый, мелкозернистый и напрягающий |  |  |  | 0.26 | 0.37 | 0.48 | 0.56 | 0.66 | 0.75 | 0.9 | 1.05 | 1.15 | 1.3 | 1.4 | 1.5 | 1.6 | 1.7 | 1.8 | 1.9 | 2.1 | 2.15 | 2.2 | 6 | Лёгкий и поризованный марки по средней плотности D800 |  | 800 |  |  | 4000 | 4500 | 5000 | 5500
[5 empty] | Лёгкий |  |  | 0.2 | 0.26 | 0.37 | 0.48 | 0.56 | 0.66 | 0.75 | 0.9 | 1.05 | 1.15 | 1.3 | 1.4 | [8 empty] | 7 | Лёгкий и поризованный марки по средней плотности D1000 |  | 100 |  |  | 5000 | 5500 | 6300 | 7200 | 8000 | 8400
[5 empty] | Ячеистый | 0.09 | 0.12 | 0.14 | 0.18 | 0.24 | 0.28 | 0.39 | 0.44 | 0.46 | [13 empty] | 8 | Лёгкий и поризованный марки по средней плотности D1200 |  | 1200 |  |  | 6000 | 6700 | 7600 | 8700 | 9500 | 10000 | 10500
[28 empty] | 9 | Лёгкий и поризованный марки по средней плотности D1400 |  | 1400 |  |  | 7000 | 7800 | 8800 | 10000 | 11000 | 11700 | 12500 | 13500 | 14500 | 15500
[28 empty] | 10 | Лёгкий и поризованный марки по средней плотности D1600 |  | 1600 |  |  |  | 9000 | 10000 | 11500 | 12500 | 13200 | 14000 | 15500 | 16500 | 17500 | 18000
| Относительная деформация сжатого бетона |  |  | εb2 |  | 0.0035 | 0.0035 | 0.0035 | 0.0035 | 0.0035 | 0.0035 | 0.0035 | 0.0035 | 0.0035 | 0.0035 | 0.0035 | 0.0035 | 0.0035 | 0.0035 | 0.0035 | 0.0035 | 0.0035 | 0.0035 | 0.0033 | 0.003133 | 0.002966 | 0.0028 | 11 | Лёгкий и поризованный марки по средней плотности D1800 |  | 1800 |  |  |  |  | 11200 | 13000 | 14000 | 14700 | 15500 | 17000 | 18500 | 19500 | 20500 | 21000
| Характеристика сжатой зоны бетона |  |  | ω |  |  |  |  | 0.8 | 0.8 | 0.8 | 0.8 | 0.8 | 0.8 | 0.8 | 0.8 | 0.8 | 0.8 | 0.8 | 0.8 | 0.8 | 0.8 | 0.8 | 0.7 | 0.7 | 0.7 | 0.7 | 12 | Лёгкий и поризованный марки по средней плотности D2000 |  | 2000 | [7 empty] | 17000 | 18000 | 19500 | 21000 | 22000 | 23000 | 23500
[28 empty] | 13 | Ячеистый автоклавного твердения марки по средней плотности D500
[28 empty] | 14 | Ячеистый автоклавного твердения марки по средней плотности D600
Ячеистый автоклавного твердения марки по средней плотности D700
Ячеистый автоклавного твердения марки по средней плотности D800
Ячеистый автоклавного твердения марки по средней плотности D900
Ячеистый автоклавного твердения марки по средней плотности D1000
Ячеистый автоклавного твердения марки по средней плотности D1100
Ячеистый автоклавного твердения марки по средней плотности D1200
| Таблица | 6.12 | К-ент ползучести тяжёлого бетона
Отн. влажн. воздуха
%
|  | Выше | 75 | φb,cr | [7 empty] | 2.8 | 2.6 | 2.4 | 2 | 1.8 | 1.6 | 1.5 | 1.4 | 1.3 | 1.2 | 1.1 | 1 | 1 | 1 | 1 | 1
|  |  | 75 | [8 empty] | 3.9 | 3.65 | 3.4 | 2.8 | 2.5 | 2.3 | 2.1 | 1.9 | 1.8 | 1.6 | 1.5 | 1.4 | 1.4 | 1.4 | 1.4 | 1.4
|  |  | 40 | [8 empty] | 3.9 | 3.65 | 3.4 | 2.8 | 2.5 | 2.3 | 2.1 | 1.9 | 1.8 | 1.6 | 1.5 | 1.4 | 1.4 | 1.4 | 1.4 | 1.4
|  |  | 40 | [8 empty] | 5.6 | 5.2 | 4.8 | 4 | 3.6 | 3.2 | 3 | 2.8 | 2.6 | 2.4 | 2.2 | 2 | 2 | 2 | 2 | 2

## Лист1
Плотность ленты, г/м2 |  | 530 | г/м2
Расчетная толщина слоя tf,мм |  | 0.294 | мм |  |  | Класс бетона конструкций | B25
Ширина ленты,мм |  | 0.3 | м |  |  | Прочность на сжатие | 1.45 | кН/см2
Из испытаний
НЕ ЗАБУДЬ ПРОВЕРИТЬ КЛАСС БЕТОНА!!!!
Прочность на растяжение по испытаниям |  | 409 | кН/см2
Модуль упругости композита по испытаниям |  | 22700 | кН/см2
Кратковременная |  | 77.27208 | кН/см2 |  | Длительная |  |  |  | 74.1812 | кН/см2 | Не используется в алгоритме
1.2
0.9
0.2519057
0.01351322
Количество слоев | n | 3 | шт |  | 5 - максимум по нормам!(п. 8.9. СП 164)
Если ленты идут в перехлест со сплошной наклейкой, то количество слоев принимается по сумме!
ПРОЧНОСТЬ
Количество лент на 1 пог.м. (плита) |  | 2 | шт | 3,3 - максимум для лент шириной 300мм при наклейке на 1 п.м.
Rf Af |  | 388.4777 | кН | ЭТО НЕСУЩАЯ СПОСОБНОСТЬ УГЛЕВОЛОКНА | [7 empty] | Огнезащита UMT FP-90 МАКСИМУМ 180 МИНУТ
ФОРМУЛА RAf ДЛЯ ПЛИТЫ(НА 1 ПОГ. М.), ЕСЛИ ИНОЕ СЕЧЕНИЕ , ТО ВБИТЬ ПЛОЩАДЬРУКАМИ
Требуемое армирование A500C(из ЛИРЫ)
Диаметр |  | 12 | мм
Шаг |  | 200 | мм
Коэффициент К2 соотн. h0 стал. Арм. к h0 углев. |  | 0.9 |  | ДОЛЖНО БЫТЬ МЕНЬШЕ 1
Коээфициент К1 повреждения углеволокна отверстиями |  | 0.95 |  | ДОЛЖНО БЫТЬ МЕНЬШЕ 1
Площадь арматуры As |  | 5.652 | кв. см | МОЖНО ВБИТЬ ВРУЧНУЮ
Rs As |  | 221.2758 | кН | СРАВНИВАЕМ НЕСУЩУЮ СПОСОБНОСТЬ УГЛЕВОЛОКНА С ЭТИМ ЧИСЛОМ
Коэффициент использования по прочности |  | 0.5695972 |  | ДОЛЖНО БЫТЬ МЕНЬШЕ 1, ЕСЛИ БОЛЬШЕ, ТО ПРОЧНОСТЬ НЕ ВЫПОЛНЯЕТСЯ
ЖЕСТКОСТЬ
Сталь
Es Fs |  | 101736
Углепластик
Ef Ff |  | 114121.98
Коэффициент использования по жесткости |  | 0.8914672 |  | Должно быть меньше 1
Если при 5 слоях больше 1 то делаем наклейку без зазоров или гидроизоляцию